## 壁部
2015-10-28
外 壁 の 透 湿 抵 抗 比 [ 計 算 書 ]
件名（邸名）
建 設 地
地 域 区 分 |  |  |  | ４ 地域
■ 構成（構造）
□ 防湿層を省略できる透湿抵抗比の値
地域区分 |  |  |  |  | １～３地域 |  | ４地域 |  | ５～７地域 |  |  | ※通気層を省略する場合は、通気層を省略できる要件を満たす必要があります。
透湿抵抗比 |  |  |  |  | ５以上 |  | ３以上 |  | ２以上
■ 外壁の透湿抵抗比計算
部位 | [5 empty] | 構成材料等 | [6 empty] | 厚み | 透湿比抵抗 |  | 透湿抵抗 | 出 | 透湿抵抗の総和 | □地域区分 |  | □ 通気層 |  | 厚み | 出典
[13 empty] | [㎜] | [m・ｓ・Pａ/ng] |  | [㎡･ｓ･Pａ/ng] | 典 | [㎡・ｓ・Pａ/ng] | 選択 | - | 選択して下さい。 | -
室内側 | ① | 内装下地材 | [13 empty] | 0 | 1) |  | １ 地域 | 5 | 通気層＋外装材（カテゴリーⅠ） 通気層厚さ 18mm以上 | 0.00086 | 55 | 1)
| ② | 防 湿 層 |  |  | 断熱材付属 防湿フィルム（１８μ） | [7 empty] | 18μ | - |  | 0.029 | 1) | （R'r） | ２ 地域 | 5 | 通気層＋外装材（カテゴリーⅡ） 通気層厚さ 18mm以上（通気経路上に障害物がある場合） | 0.0017 | 77 | 2)
| ③ | 断 熱 材 |  |  | ロックウール断熱材(アムマット) | [7 empty] | 77 | 0.00588 |  | 0.00045276 | 1) | 0.02945276 | ３ 地域 | 5 | 通気層＋外装材（カテゴリーⅡ） 通気層厚さ 9mm以上 | 0.0017 | 85 | 3)
室外側 | ④ |  |  |  | 断熱材付属 フィルム(有孔） | [7 empty] | - | - |  | 0.0039 | 3) |  | ４ 地域 | 3 | 通気層＋外装材（カテゴリーⅢ） 通気層厚さ 9mm以上（通気経路上に障害物がある場合） | 0.0026 | 92 | 4)
| ⑤ | 構造用面材 | [13 empty] | 0 | 1) |  | ５ 地域 | 2 |  |  | 100
| ⑥ | 透湿防水ｼｰﾄ |  |  | 透湿防水シートＡ(JIS A 6111:2004) | [7 empty] | - | - |  | 0.00019 | 2) |  | ６ 地域 | 2 |  |  | 105
| ⑦ | 通 気 層 |  |  | 通気層＋外装材（カテゴリーⅢ） 通気層厚さ 9mm以上（通気経路上に障害物がある場合） | [7 empty] | - | - |  | 0.0026 | 1) | （R'o） | ７ 地域 | 2
| ⑧ | 外 装 材 | [15 empty] | 0.00669 |  |  | □ 透湿防水シート
[8 empty] | 透湿抵抗比 |  | ＝ | 室内側の透湿抵抗の総和 (R'ｒ) | [6 empty] | 4.402505 |  |  | 透湿防水シートＡ(JIS A 6111:2004) | 0.00019
[11 empty] | 外気側の透湿抵抗の総和 (R'o) | [9 empty] | 透湿防水シートＢ(JIS A 6111:2004) | 0.00013
【備考】 | [12 empty] | 透湿抵抗比の基準 |  | 地域区分 |  |  | 3
※ 内装下地材は、横架台・桁 まで貼り上がっていないため算入しない。 | [14 empty] | ４ 地域
[13 empty] | 判 定 |  |  |  |  | ＯＫ
出典： |  | 1) | 平成２５年省エネルギー基準に準拠した算定・判断の方法及び解説 Ⅲ 住宅の設計施工指針(IBEC)
|  | 2) | JIS 規格
|  | 3) | 材料メーカのデータ
4)
② 断熱材 付属防湿フィルム
③ ロックウール断熱材 (アムマット)
① 内装下地材
④ 断熱材 付属フィルム(孔あき)
⑤ 構 造 用 面 材
⑥ 透湿防水シート
⑦ 通 気 層
⑧ 外 壁
室内側：透湿抵抗（Ｒ'ｒ）
室外側：透湿抵抗（Ｒ'o）
透湿抵抗中心
・内装下地材は、 横架台、桁まで貼り上がったいない場合は、算入出来ません。

## 天井
2015-10-28
天 井 の 透 湿 抵 抗 比 [ 計 算 書 ]
件名（邸名）
建 設 地
地 域 区 分 |  |  |  | ４ 地域
■ 構成（構造）
□ 防湿層を省略できる透湿抵抗比の値 | [8 empty] | □ 天井における外気側透湿抵抗、移流補正係数
地域区分 |  |  |  | １～３地域 |  | ４地域 |  | ５～７地域 | [㎡・ｓ・Pa/ng] | １～３地域 |  | ４地域 |  | ５～７地域
透湿抵抗比 |  |  |  | ６以上 |  | ４以上 |  | ３以上 | 外気側透湿抵抗(R'o) | 2.16ｘ10-4 |  | 1.59ｘ10-4 |  | 1.59ｘ10-4
[9 empty] | 移流補正係数(Cr) | 2.75ｘ10-2 |  | 8.96ｘ10-３ |  | 1.44ｘ10-3
■ 天井の透湿抵抗比計算
部位 |  |  |  |  | 構成材料等 |  |  |  |  | 厚み | 透湿比抵抗 |  | 透湿抵抗 | 出 | 透湿抵抗の総和 | 地域区分 | ＭＲ | Ro | Co | 厚み | 出典
[10 empty] | [㎜] | [m・ｓ・Pａ/ng] |  | [㎡・ｓ・Pａ/ng] | 典 | [㎡・ｓ・Pａ/ng] | 選択 | -
外気側 | [15 empty] | １ 地域 | 6 | 0.000216 | 0.0275 | 55 | 1)
| ⑤ |  |  |  | 外気側透湿抵抗 |  |  |  |  | - | - |  | 0.000159 | 1) | （R'o） | ２ 地域 | 6 | 0.000216 | 0.0275 | 77 | 2)
| ④ |  |  |  | 断熱材付属フィルム(有孔） |  |  |  |  | - | - |  | 0.0039 | 3) | 0.004059 | ３ 地域 | 6 | 0.000216 | 0.0275 | 85 | 3)
室内側 | ③ | 断 熱 材 |  |  | ロックウール断熱材(アムマット) |  |  |  |  | 100 | 0.00588 |  | 0.000588 | 1) |  | ４ 地域 | 4 | 0.000159 | 0.00896 | 92 | 4)
| ② | 防 湿 層 |  |  | 断熱材付属防湿フィルム |  |  |  |  | 18μ | - |  | 0.029 | 1) | （R'r） | ５ 地域 | 3 | 0.000159 | 0.00144 | 100
| ① | 内装下地材 |  |  | 石膏ボード |  |  |  |  | 12.5 | 0.0252 |  | 0.000315 | 1) | 0.029903 | ６ 地域 | 3 | 0.000159 | 0.00144 | 105
移流補正係数 （Cr) | [9 empty] | - | - |  | 0.00896 | 1) | 0.00896 | ７ 地域 | 3 | 0.000159 | 0.00144
|  |  |  | 透湿抵抗比 |  |  | ＝ | 室内側の透湿抵抗の総和 (R'ｒ) － 移流補正係数 (Cr) | [6 empty] | 5.159645
外気側の透湿抵抗の総和 (R'o)
【備考】 | [9 empty] | 透湿抵抗比 の基準 |  | 地域区分 |  |  | 4
４ 地域
[10 empty] | 判定 |  |  |  |  | ＯＫ
出典： |  | 1) | 平成２５年省エネルギー基準に準拠した算定・判断の方法及び解説 Ⅲ 住宅の設計施工指針(IBEC)
|  | 2) | JIS 規格
|  | 3) | 材料メーカのデータ
4)
② 断熱材付属 防湿フィルム
③ 断熱材 (ﾛｯｸｳｰﾙ断熱材)
① 内装下地材
④断熱材付属 フィルム(孔あき)
室内側： 透湿抵抗（Ｒ'ｒ）
外気側： 透湿抵抗（Ｒ'o）
透湿抵抗中心
移流補正係数 (Ｃr)
＊断熱材の外気側付属フイルムは、外気側透湿抵抗(R'o)に加算
・内装下地材端部を木下地材のある部位で留めつける

## 建築材料の透湿抵抗値
●建築材料の透湿抵抗値
建築材料名 | 透湿比抵抗 |  | 厚み | 透湿抵抗 (透湿比抵抗 ｘ 厚み) |  | 備考 | 出典
| m・s・Pa/ng | m・h・mmHg/g | mm | m2・s・Pa/ng | m2・h・mmHg/g
ロックウール | 0.00588 | 12.3 | 100 | 0.000588 | 1.23 |  | 1)
土壁 | 0.0483 | 101 | 100 | 0.00483 | 10.1 |  | 1)
ケイ酸カルシウム板 | 0.0192 | 40 | 24.7 | 0.000474 | 0.988 |  | 1)
コンクリート | 0.336 | 699 | 100 | 0.0336 | 69.9 |  | 1)
ＡＬＣ | 0.0264 | 55 | 100 | 0.00264 | 5.5 | 表面処理なし | 1)
合板 | 0.901 | 1880 | 12 | 0.011 | 23 |  | 1)
せっこうボード | 0.0252 | 52.5 | 12 | 0.0003 | 0.63 |  | 1)
ＯＳＢ | 1.68 | 3510 | 12 | 0.02 | 42 |  | 1)
ＭＤＦ | 0.253 | 526 | 12 | 0.003 | 6.3 |  | 1)
軟質繊維板 | 0.0532 | 111 | 12 | 0.00064 | 1.3 |  | 1)
木材 | 0.25 | 521 | 20 | 0.005 | 10 |  | 1)
モルタル 2210kg/m2 | 0.617 | 1290 | 25 | 0.015 | 32 |  | 1)
しっくい | 0.0192 | 40 | 12 | 0.00023 | 0.48 |  | 1)
コンクリートブロック | 0.13 | 270 | 200 | 0.026 | 54 |  | 1)
窯業系サイディング | 0.48 | 1000 | 12 | 0.0058 | 12 | 塗装なし | 1)
アスファルトフェルト 20kg | - | - | - | 0.002 | 5 | 20kg/巻 | 1)
アスファルトフェルト 22kg | - | - | - | 0.144 | 300 | 22kg/巻 | 1)
難燃木毛セメント板 | 0.01 | 30 | 24 | 0.0003 | 0.6 | JIS A5404 | 1)
断熱木毛セメント板 | 0.026 | 54 | 24.2 | 0.00062 | 1.3 |  | 1)
ＧＲＣ板 | - | - | - | 0.035 | 72 |  | 1)
ロックウール系天井材 | 0.17 | 350 | 12.5 | 0.0021 | 4.4 | ロックウール吸音版 | 1)
せっこう系天井材 | 0.13 | 270 | 9 | 0.0012 | 2.4 | 化粧せっこう | 1)
透湿防水シート | - | - | - | 0.00019 | 0.4 | JIS A6111：2004 透湿防水シートA ※2 | 1)
透湿防水シート |  |  |  | 0.00013 |  | JIS A6111：2004 透湿防水シートB ※2
通気層 ＋ 外装材（カテゴリーⅠ） | - | - | - | 0.00086 | 1.8 | 外壁：通気層厚さ 18mm以上 | 1)
通気層 ＋ 外装材（カテゴリーⅡ） | - | - | - | 0.0017 | 3.6 | 外壁：通気層厚さ 18mm以上 | 1)
（通気経路上に障害物がある場合）
通気層厚さ 9mm以上
屋根：通気層厚さ 18mm以上
通気層 ＋ 外装材（カテゴリーⅢ） | - | - | - | 0.0026 | 5.4 | 外壁：通気層厚さ 9mm以上 | 1)
（通気経路上に障害物がある場合）
屋根：通気層厚さ 9mm以上
外気に接する床：軒天井内部が
通気層同等と判断できる場合 ※３
断熱材付属防湿フィルム（室内側） |  |  | ア | 0.029 | 防湿フルムの材厚 １５μm以上のもの |  | 2)
|  |  | イ | 0.082 | 防湿フルムの材厚 ５０μm以上のもの
(JIS A 6930 に規定するA種と同等以上の透湿抵抗を有するもの)
|  |  | ウ | 0.144 | 防湿フルムの材厚 １００μm以上のもの
(JIS A 6930 に規定するB種と同等以上の透湿抵抗を有するもの)
出典
１） | IBEC：平成２５年省エネルギー基準に準拠した算定・判断の方法及び解説 Ⅲ 住宅の設計施工指針
※１ 透湿抵抗は、厚さ25mm当りの透湿係数[ng/(m2・s・Pa)]の逆数を求め、有効数字とするように四捨五入した数値。
透湿率は、厚さ25mm当りの透湿係数[ng/(m2・s・Pa)]に0.025を乗じて有効数字2桁となるように四捨五入した数値。
※２ 透湿性(透湿抵抗)[m2・s・Pa/μg]を[m2・s・Pa/ng]に単位換算した数値。
※３ 下記いずれかの場合に、軒天井内部が通気層同等と判断する。
①軒天井が全面有孔ボード（開口率2.5％以上）張りである。
②上下外壁の通気層と通じており、外壁の通気層が有効である。
なお、軒天井内部が通気層同等と判断できない場合は、軒天井内部の空間は、密閉空気層として扱い、密閉空気層と
軒天井材の透湿抵抗を用いる。
２） | 平成２５年 省エネルギー基準に準拠した算定・判断の方法及び解説 Ⅲ 住宅の設計施工指針
第２章 防露性能の確保に関する配慮事項 表５．２．１ 防湿層の透湿性能区分
■ 参考（メモ）
建築材料名 | 透湿比抵抗 |  | 厚み | 透湿抵抗 (透湿比抵抗 ｘ 厚み) |  | 備考 | 出典
| m・s・Pa/ng | m・h・mmHg/g | mm | m2・s・Pa/ng | m2・h・mmHg/g
ダイライトMS [大建工業㈱] | 0.12 | 255 | 9 | 0.0011 | 2.3 |  | 3)
ダイライトMS [大建工業㈱] | 0.12 | 255 | 12 | 0.0014 | 3 |  | 3)
ハイベストウッド [㈱ノダ] | 0.1067 |  | 9 | 0.00096 | 2 |  | 3)
あんしん[ニチハ] | 0.4289 |  | 9 | 0.00386 | 8.04 | JIS A 1324 | 3)
出典
３） | 材料メーカのデータ
４）